## Sheet1
江苏兴业铝材有限公司生产工艺
工艺流程 | 操作说明
铝棒加热 | 将材料加入加热炉内加热，加热温度为480-520摄氏度，时间54小时以上
模具加热 | 根据产品要求，选择挤压所需的模具，并将模具加热到480-520摄氏度
模筒加热 | 将模筒加热到380-400摄氏度，时间2小时以上
挤压 | 材料加热到480-520摄氏度，模筒加热到380-400摄氏度
根据所需要的材料长度调好剪切炉的长度，将切好的材料放入挤压机内
挤压成所需要的管材或其他型材等
检验 | 产品外观和尺寸大小等
成品切割 | 根据生产通知单在切割机上按要求的长度切割
检验 | 根据生产通知单及铝材行业的相关标准检验，保留检验记录
入库 | 填写入库单经仓库管理员确认后入库
制定：陈宏涛 审核：周蛇山