## 游标卡尺
丰城市东鹏陶瓷有限公司
测量不确定度评定记录
表格编号：20201219
评定日期 | 2020-12-19 |  |  |  |  | 记录编号 |  | 2020121901
测量过程 名称 | 成品厚度测量过程 |  |  |  |  | 测量过程编号 |  | FMW072-004 成品厚度测量过程控制规范004-001
测量设备 名称 | 游标卡尺 |  |  |  |  | 测量设备编号/ 型号规格 |  | 0-150mm
被测量 | FG808295成品厚度 |  |  |  |  | 评定场所 |  | 实验室2
数学模型：y = x 式中：y-样品厚度（mm），x - 显示值（mm）
1 标准不确定度评定
1.1 A类评定
测量重复性引入的不确定度用A类评定方式。 不确定度评定时对同一样品的厚度重复测量10次，记录每次测量值。 日常测量1次的测量值作为报告的测量结果。
数值（x) （mm） | 11.1 | 11.09 | 11.08 | 11.09 | 11.09 | 11.08 | 11.09 | 11.09 | 11.08 | 11.08 | n = | 10
| = | 11.087 |  | mm
u(x) | = |  | = |  |  | = | 0.006749486 | mm |  |  | m= | 1
1.2 B类评定
主要来源于测量设备示值误差引入的不确定度分量。游标卡尺（No.DP-KC-001）的检定证书编号（No.HK09180714132）
U（证） |  | = | 0.01 |  | mm |  | k | = | 2
B类评定结果uB |  | = | U/k | = | 0.005 | mm
三. 环境温度、相对湿度引入的不确定度分量ut,RH:可忽略不计。
四. 人员操作引入的不确定度分量uo：可忽略不计。
五、合成标准不确定度uc评定
uc = |  |  | = | 0.008399735 | mm
六、扩展不确定度（U）评定
U = kuc | = | 0.0168 | mm |  |  |  |  | ( | k= | 2 |  | )
七、测量不确定度评定结果报告
样品称重不确定度评定结果 U =（11.087±0.017）mm （k=2）
改进建议
FMR073-001 |  | 审核/日期： |  | 2020.12.19 |  |  |  | 制表/日期： |  | 2020.12.19
说明：本记录由检测人员填写，一式两份，一份存档，一份交质管部管理。保存期限为3年。
Note on A2: 每年至少评定1次